## Лист1
Этапы строительства, вид конструктивного элемента | Конструктивный элемент, элемент строительной площадки | Отметки, оси | Причина проведения исследований Выявленные дефекты, повреждения и отклонения | Наименование выполняемых видов работ
1 | 2 |  | 4 | 5
Земляные работы | Котлован: пазухи котлована, грунтовое основание, подсыпки |  | Имеются признаки просадки (крены, характерные трещины), отсутствует обратная засыпка пазух котлована | 7.2 определение коэффициента уплотнения и плотности грунта в конструкции
7.3 определение гранулометрического (зернового) состава песчаного грунта, применяемого в конструкции
7.6 определение физических характеристик грунта
|  |  | Имеются признаки просадки (крены, характерные трещины), разрушение фракций щебня | 8.4 определение физико-механических характеристик щебня, смесей песчано-гравийных и щебеночно-гравийно-песчаных, применяемых в конструкции
Фундамент | Монолитные железобетонные плитные |  | Имеются дефекты в виде: усадочных трещин, недоуплотненных участков бетона, характерное изменение цвета бетона, промороженные участки бетонной смеси | 1.1 определение класса бетона по прочности на сжатие
1.5 определение параметров (качества) поверхности железобетонных конструкций
|  |  | Имеются дефекты в виде: проникновение влаги через бетонные поверхности | 1.2 определение марки бетона по водонепроницаемости
|  |  | Имеются дефекты в виде: следов воздействия высоких температур | 1.1 определение класса бетона по прочности на сжатие
1.3 определение толщины защитного слоя бетона
1.4 определение параметров армирования в ж/б конструкциях
1.5 определение параметров (качества) поверхности железобетонных конструкций
1.7 определение высотных отклонений от выверяемой (проектной) горизонтальной плоскости
1.8 определение прямолинейности поверхности на длине 1-3 м и местных неровностей поверхности бетона
1.9 определение размеров поперечного сечения элементов
|  |  | Имеются дефекты в виде: продольных и поперечных трещин, ярко выраженная арматурная сетка, следы коррозионного налета на поверхности бетона | 1.3 определение толщины защитного слоя бетона
1.4 определение параметров армирования в ж/б конструкциях
1.5 определение параметров (качества) поверхности железобетонных конструкций
1.9 определение размеров поперечного сечения элементов
|  |  | Имеются дефекты в виде: местных неровностей, следы просадок основания и деформации фундаментных конструкций | 1.1 определение класса бетона по прочности на сжатие
1.5 определение параметров (качества) поверхности железобетонных конструкций
1.7 определение высотных отклонений от выверяемой (проектной) горизонтальной плоскости
1.8 определение прямолинейности поверхности на длине 1-3 м и местных неровностей поверхности бетона
1.9 определение размеров поперечного сечения элементов
|  |  | Имеются участки отслоения, вздутия рулонной гидроизоляции. Имеются непромазанные участки обмазочного гидроизоляционного покрытия | 8.5 определение параметров (качества) рулонных изоляционных материалов, качества укладки рулонных и нанесения обмазочных изоляционных материалов (в том числе сцепление с основанием)
| Монолитные железобетонные ленточные |  | Имеются дефекты в виде: трещин, недоуплотненных участков бетона, характерное изменение цвета бетона, промороженные участки бетонной смеси | 1.1 определение класса бетона по прочности на сжатие
1.5 определение параметров (качества) поверхности железобетонных конструкций
1.9 определение размеров поперечного сечения элементов
|  |  | Имеются дефекты в виде: проникновение влаги через бетонные поверхности | 1.2 определение марки бетона по водонепроницаемости
|  |  | Имеются дефекты в виде: следов воздействия высоких температур | 1.1 определение класса бетона по прочности на сжатие
1.3 определение толщины защитного слоя бетона
1.4 определение параметров армирования в ж/б конструкциях
1.5 определение параметров (качества) поверхности железобетонных конструкций
1.7 определение высотных отклонений от выверяемой (проектной) горизонтальной плоскости
1.8 определение прямолинейности поверхности на длине 1-3 м и местных неровностей поверхности бетона
1.9 определение размеров поперечного сечения элементов
|  |  | Имеются дефекты в виде: продольных и поперечных трещин, ярко выраженная арматурная сетка, следы коррозионного налета на поверхности бетона | 1.3 определение толщины защитного слоя бетона
1.4 определение параметров армирования в ж/б конструкциях
1.5 определение параметров (качества) поверхности железобетонных конструкций
|  |  | Имеются дефекты в виде: местных неровностей, следы просадок основания и деформации фундаментных конструкций | 1.1 определение класса бетона по прочности на сжатие
1.5 определение параметров (качества) поверхности железобетонных конструкций
1.7 определение высотных отклонений от выверяемой (проектной) горизонтальной плоскости
1.8 определение прямолинейности поверхности на длине 1-3 м и местных неровностей поверхности бетона
1.9 определение размеров поперечного сечения элементов
|  |  | Имеются дефекты в виде: коррозии и деформаций анкерных групп под устройство колонн, стоек и пр. | 1.9 определение размеров поперечного сечения элементов
1.10 определение длин или пролетов элементов конструкций, размеров в свету
1.12 определение отметок поверхности и закладных изделий, служащих опорами для стальных или сборных железобетонных колонн и других сборных элементов
|  |  | Имеются дефекты в виде: деформаций анкерных групп под колонны/стойки | 1.13 определение расположения анкерных болтов в плане и по высоте
|  |  | Имеются участки отслоения, вздутия рулонной гидроизоляции. Имеются непромазанные участки обмазочного гидроизоляционного покрытия | 8.5 определение параметров (качества) рулонных изоляционных материалов, качества укладки рулонных и нанесения обмазочных изоляционных материалов (в том числе сцепление с основанием)
| Монолитные железобетонные столбчатые фундаменты |  | Имеются дефекты в виде: трещин, недоуплотненных участков бетона, характерное изменение цвета бетона, промороженные участки бетонной смеси | 1.1 определение класса бетона по прочности на сжатие
1.5 определение параметров (качества) поверхности железобетонных конструкций
|  |  | Имеются дефекты в виде: следов воздействия высоких температур | 1.1 определение класса бетона по прочности на сжатие
1.3 определение толщины защитного слоя бетона
1.4 определение параметров армирования в ж/б конструкциях
1.5 определение параметров (качества) поверхности железобетонных конструкций
1.7 определение высотных отклонений от выверяемой (проектной) горизонтальной плоскости
1.8 определение прямолинейности поверхности на длине 1-3 м и местных неровностей поверхности бетона
1.9 определение размеров поперечного сечения элементов
|  |  | Имеются дефекты в виде: продольных и поперечных трещин, ярко выраженная арматурная сетка, следы коррозионного налета на поверхности бетона | 1.3 определение толщины защитного слоя бетона
1.4 определение параметров армирования в ж/б конструкциях
1.5 определение параметров (качества) поверхности железобетонных конструкций
|  |  | Имеются дефекты в виде: местных неровностей, следы просадок основания и деформации фундаментных конструкций | 1.1 определение класса бетона по прочности на сжатие
1.5 определение параметров (качества) поверхности железобетонных конструкций
1.7 определение высотных отклонений от выверяемой (проектной) горизонтальной плоскости
1.8 определение прямолинейности поверхности на длине 1-3 м и местных неровностей поверхности бетона
1.9 определение размеров поперечного сечения элементов
1.10 определение длин или пролетов элементов конструкций, размеров в свету
|  |  | Имеются дефекты в виде: коррозии и деформаций анкерных групп под устройство колонн, стоек и пр. | 1.9 определение размеров поперечного сечения элементов
1.10 определение длин или пролетов элементов конструкций, размеров в свету
1.12 определение отметок поверхности и закладных изделий, служащих опорами для стальных или сборных железобетонных колонн и других сборных элементов
1.13 определение расположения анкерных болтов в плане и по высоте
|  |  | Имеются участки отслоения, вздутия рулонной гидроизоляции. Имеются непромазанные участки обмазочного гидроизоляционного покрытия | 8.5 определение параметров (качества) рулонных изоляционных материалов, качества укладки рулонных и нанесения обмазочных изоляционных материалов (в том числе сцепление с основанием)
| Ленточные из фундаментных блоков |  | Имеются дефекты в виде: трещин, сколов, выгибов, шелушения бетона | 1.5 определение параметров (качества) поверхности железобетонных конструкций
9.2 определение класса бетона по прочности на сжатие
|  |  | Имеются дефекты в виде: следов воздействия высоких температур | 1.5 определение параметров (качества) поверхности железобетонных конструкций
1.7 определение высотных отклонений от выверяемой (проектной) горизонтальной плоскости
1.8 определение прямолинейности поверхности на длине 1-3 м и местных неровностей поверхности бетона
1.9 определение размеров поперечного сечения элементов
2.2 определение отклонения от совмещения ориентиров (рисок геометрических осей, граней) в нижнем сечении установленных элементов с установочными ориентирами (рисками геометрических осей или гранями нижележащих элементов, рисками разбивочных осей)
2.3 определение вертикальности сборных железобетонных и бетонных конструкций
9.1 определение параметров армирования изделий
9.2 определение класса бетона по прочности на сжатие
|  |  | Имеются дефекты в виде: продольных и поперечных трещин, ярко выраженная арматурная сетка, следы коррозионного налета на поверхности бетона | 1.3 определение толщины защитного слоя бетона
1.5 определение параметров (качества) поверхности железобетонных конструкций
9.1 определение параметров армирования изделий
|  |  | Имеются дефекты в виде: следы просадок основания и деформации фундаментных конструкций | 9.2 определение класса бетона по прочности на сжатие
1.5 определение параметров (качества) поверхности железобетонных конструкций
1.9 определение размеров поперечного сечения элементов
1.10 определение длин или пролетов элементов конструкций, размеров в свету
2.1 определение отклонений от совмещения установочных ориентиров фундаментных блоков и стаканов фундаментов с рисками разбивочных осей
2.3 определение вертикальности сборных железобетонных и бетонных конструкций
|  |  | Имеются дефекты в виде: отклонения анкерных групп от требований проектной документации | 1.12 определение отметок поверхности и закладных изделий, служащих опорами для стальных или сборных железобетонных колонн и других сборных элементов
1.13 определение расположения анкерных болтов в плане и по высоте
| Столбчатые сборные железобетонные |  | Имеются дефекты в виде: трещин, сколов, выгибов, шелушения бетона | 1.5 определение параметров (качества) поверхности железобетонных конструкций
9.2 определение класса бетона по прочности на сжатие
1.9 определение размеров поперечного сечения элементов
|  |  | Имеются дефекты в виде: следов воздействия высоких температур | 1.5 определение параметров (качества) поверхности железобетонных конструкций
1.7 определение высотных отклонений от выверяемой (проектной) горизонтальной плоскости
1.8 определение прямолинейности поверхности на длине 1-3 м и местных неровностей поверхности бетона
1.9 определение размеров поперечного сечения элементов
2.3 определение вертикальности сборных железобетонных и бетонных конструкций
9.1 определение параметров армирования изделий
9.2 определение класса бетона по прочности на сжатие
|  |  | Имеются дефекты в виде: продольных и поперечных трещин, ярко выраженная арматурная сетка, следы коррозионного налета на поверхности бетона | 1.3 определение толщины защитного слоя бетона
1.5 определение параметров (качества) поверхности железобетонных конструкций
9.1 определение параметров армирования изделий
|  |  | Имеются дефекты в виде: следы просадок основания и деформации фундаментных конструкций | 9.2 определение класса бетона по прочности на сжатие
1.5 определение параметров (качества) поверхности железобетонных конструкций
1.9 определение размеров поперечного сечения элементов
1.10 определение длин или пролетов элементов конструкций, размеров в свету
2.1 определение отклонений от совмещения установочных ориентиров фундаментных блоков и стаканов фундаментов с рисками разбивочных осей
2.2 определение отклонений от совмещения ориентиров (рисок геометрических осей, граней) в нижнем сечении установленных элементов с установочными ориентирами (рисками геометрических осей или гранями нижележащих элементов, рисками разбивочных осей)
|  |  | Имеются дефекты в виде: отклонения анкерных групп от требований проектной документации | 1.12 определение отметок поверхности и закладных изделий, служащих опорами для стальных или сборных железобетонных колонн и других сборных элементов
1.13 определение расположения анкерных болтов в плане и по высоте
Цоколь | Монолитные железобетонные стены |  | Имеются дефекты в виде: трещин, недоуплотненных участков бетона, характерное изменение цвета бетона, промороженные участки бетонной смеси | 1.1 определение класса бетона по прочности на сжатие
1.5 определение параметров (качества) поверхности железобетонных конструкций
|  |  | Имеются дефекты в виде: проникновение влаги через бетонные поверхности | 1.2 определение марки бетона по водонепроницаемости
|  |  | Имеются дефекты в виде: следов воздействия высоких температур | 1.1 определение класса бетона по прочности на сжатие
1.3 определение толщины защитного слоя бетона
1.4 определение параметров армирования в ж/б конструкциях
1.5 определение параметров (качества) поверхности железобетонных конструкций
1.7 определение высотных отклонений от выверяемой (проектной) горизонтальной плоскости
1.8 определение прямолинейности поверхности на длине 1-3 м и местных неровностей поверхности бетона
1.9 определение размеров поперечного сечения элементов
|  |  | Имеются дефекты в виде: продольных и поперечных трещин, ярко выраженная арматурная сетка, следы коррозионного налета на поверхности бетона | 1.3 определение толщины защитного слоя бетона
1.4 определение параметров армирования в ж/б конструкциях
1.5 определение параметров (качества) поверхности железобетонных конструкций
1.9 определение размеров поперечного сечения элементов
|  |  | Имеются дефекты в виде: местных неровностей, следы просадок основания и деформации цоколя | 1.1 определение класса бетона по прочности на сжатие
1.5 определение параметров (качества) поверхности железобетонных конструкций
1.6 определение отклонения линий пересечения плоскостей от вертикали или проектного наклона на всю высоту конструкции
1.8 определение прямолинейности поверхности на длине 1-3 м и местных неровностей поверхности бетона
1.9 определение размеров поперечного сечения элементов
|  |  | Имеются участки отслоения, вздутия рулонной гидроизоляции. Имеются непромазанные участки обмазочного гидроизоляционного покрытия | 8.5 определение параметров (качества) рулонных изоляционных материалов, качества укладки рулонных и нанесения обмазочных изоляционных материалов (в том числе сцепление с основанием)
| Стены из сборных железобетонных панелей |  | Имеются дефекты в виде: трещин, сколов, выгибов, шелушения бетона | 1.5 определение параметров (качества) поверхности железобетонных конструкций
9.2 определение класса бетона по прочности на сжатие
|  |  | Имеются дефекты в виде: проникновение влаги через бетонные поверхности | 1.2 определение марки бетона по водонепроницаемости
|  |  | Имеются дефекты в виде: следов воздействия высоких температур | 1.5 определение параметров (качества) поверхности железобетонных конструкций
1.7 определение высотных отклонений от выверяемой (проектной) горизонтальной плоскости
1.8 определение прямолинейности поверхности на длине 1-3 м и местных неровностей поверхности бетона
1.9 определение размеров поперечного сечения элементов
2.2 определение отклонения от совмещения ориентиров (рисок геометрических осей, граней) в нижнем сечении установленных элементов с установочными ориентирами (рисками геометрических осей или гранями нижележащих элементов, рисками разбивочных осей)
2.3 определение вертикальности сборных железобетонных и бетонных конструкций
9.1 определение параметров армирования изделий
9.2 определение класса бетона по прочности на сжатие
|  |  | Имеются дефекты в виде: продольных и поперечных трещин, ярко выраженная арматурная сетка, следы коррозионного налета на поверхности бетона | 1.3 определение толщины защитного слоя бетона
1.5 определение параметров (качества) поверхности железобетонных конструкций
9.1 определение параметров армирования изделий
|  |  | Имеются дефекты в виде: следы деформаций стен цоколя | 9.2 определение класса бетона по прочности на сжатие
1.5 определение параметров (качества) поверхности железобетонных конструкций
1.9 определение размеров поперечного сечения элементов
1.10 определение длин или пролетов элементов конструкций, размеров в свету
2.1 определение отклонений от совмещения установочных ориентиров фундаментных блоков и стаканов фундаментов с рисками разбивочных осей
2.3 определение вертикальности сборных железобетонных и бетонных конструкций
| Каменная кладка |  | Имеются дефекты в виде: трещин, сколов, лещадного разрушения, выветривания межкладочного раствора | 4.1 определение марки раствора каменной кладки
4.2 определение параметров (качества) каменной кладки
4.3 определение толщины конструкций
4.7 определение осей каменных конструкций разбивочным осям
4.8 определение вертикальности поверхностей и углов кладки
8.3 определение марки кирпича и камней керамических
|  |  | Имеются участки отслоения, вздутия рулонной гидроизоляции. Имеются непромазанные участки обмазочного гидроизоляционного покрытия | 8.5 определение параметров (качества) рулонных изоляционных материалов, качества укладки рулонных и нанесения обмазочных изоляционных материалов (в том числе сцепление с основанием)
Вертикальные несущие конструкции | Монолитные железобетонные стены, колонны, пилоны |  | Имеются дефекты в виде: трещин, недоуплотненных участков бетона, характерное изменение цвета бетона, промороженные участки бетонной смеси, поры, раковины, каверны, сколы бетона | 1.1 определение класса бетона по прочности на сжатие
1.5 определение параметров (качества) поверхности железобетонных конструкций
1.9 определение размеров поперечного сечения элементов
|  |  | Имеются дефекты в виде: следов воздействия высоких температур | 1.1 определение класса бетона по прочности на сжатие
1.3 определение толщины защитного слоя бетона
1.4 определение параметров армирования в ж/б конструкциях
1.5 определение параметров (качества) поверхности железобетонных конструкций
1.6 определение отклонения линий пересечения плоскостей от вертикали или проектного наклона на всю высоту конструкции
1.9 определение размеров поперечного сечения элементов
1.14 определение соосности вертикальных конструкций
1.10 определение длин или пролетов элементов конструкций, размеров в свету
|  |  | Имеются дефекты в виде: продольных и поперечных трещин, ярко выраженная арматурная сетка, следы коррозионного налета на поверхности бетона, оголение и коррозия армирования | 1.3 определение толщины защитного слоя бетона
1.4 определение параметров армирования в ж/б конструкциях
1.5 определение параметров (качества) поверхности железобетонных конструкций
|  |  | Имеются дефекты в виде: местных неровностей, деформаций, отклонений от вертикали | 1.5 определение параметров (качества) поверхности железобетонных конструкций
1.6 определение отклонения линий пересечения плоскостей от вертикали или проектного наклона на всю высоту конструкции
2.3 определение вертикальности сборных железобетонных и бетонных конструкций
1.9 определение размеров поперечного сечения элементов
1.10 определение длин или пролетов элементов конструкций, размеров в свету
1.11 определение размеров оконных, дверных и других проемов
1.14 определение соосности вертикальных конструкций
| Сборные железобетонные стены, колонны |  | Имеются дефекты в виде: трещин, сколов, выгибов, шелушения бетона | 1.5 определение параметров (качества) поверхности железобетонных конструкций
2.11 определение толщины слоя раствора и пустотности межпанельных швов (щелей между растворной постелью и панелью)
9.2 определение класса бетона по прочности на сжатие
|  |  | Имеются дефекты в виде: следов воздействия высоких температур | 1.5 определение параметров (качества) поверхности железобетонных конструкций
1.7 определение высотных отклонений от выверяемой (проектной) горизонтальной плоскости
1.8 определение прямолинейности поверхности на длине 1-3 м и местных неровностей поверхности бетона
1.9 определение размеров поперечного сечения элементов
2.2 определение отклонения от совмещения ориентиров (рисок геометрических осей, граней) в нижнем сечении установленных элементов с установочными ориентирами (рисками геометрических осей или гранями нижележащих элементов, рисками разбивочных осей)
2.3 определение вертикальности сборных железобетонных и бетонных конструкций
2.11 определение толщины слоя раствора и пустотности межпанельных швов (щелей между растворной постелью и панелью)
9.1 определение параметров армирования изделий
9.2 определение класса бетона по прочности на сжатие
|  |  | Имеются дефекты в виде: продольных и поперечных трещин, ярко выраженная арматурная сетка, следы коррозионного налета на поверхности бетона | 1.3 определение толщины защитного слоя бетона
1.5 определение параметров (качества) поверхности железобетонных конструкций
9.1 определение параметров армирования изделий
|  |  | Имеются дефекты в виде: следы деформаций стен, колонн | 9.2 определение класса бетона по прочности на сжатие
1.5 определение параметров (качества) поверхности железобетонных конструкций
1.9 определение размеров поперечного сечения элементов
1.10 определение длин или пролетов элементов конструкций, размеров в свету
2.3 определение вертикальности сборных железобетонных и бетонных конструкций
2.4 определение отклонений отметок верха сборных ж/б колонн или опорных площадок (кронштейнов, консолей), отметок верха колонн каждого яруса, а также верха стеновых панелей многоэтажного здания в пределах выверяемого участка
| Каменная кладка |  | Имеются дефекты в виде: трещин, сколов, лещадного разрушения, выветривания межкладочного раствора. Замачивания блоков, рыхлая структура, лещадное разрушен | 4.1 определение марки раствора каменной кладки
4.2 определение параметров (качества) каменной кладки
4.3 определение толщины конструкций
4.5 определение ширины простенков
4.6 определение ширины проемов
4.7 определение осей каменных конструкций разбивочным осям
4.8 определение вертикальности поверхностей и углов кладки
8.1 определение параметров камней бетонных стеновых, блоков стеновых (ячеистый бетон)
8.3 определение марки кирпича и камней керамических
| Стальные вертикальные несущие конструкции |  | Имеются дефекты в виде: незавершённые монтажом болтовые соединения, деформации болтовых соединений | 3.2 определение параметров монтажных соединений на болтах без контролируемого натяжения
3.3 определение параметров монтажных соединений на высокопрочных болтах с контролируемым натяжением
|  |  | Наличие неотбитого шлака, неравномерная чешуйчатость сварного шва, кратеры в сварных швах и пр. | 3.1 определение параметров сварных соединений конструкций
|  |  | Имеются дефекты в виде: деформаций и кренов стальных колонн, связей, распорок | 3.4 определение отклонений отметок опорных поверхностей металлических колонн и опор
3.5 определение разности отметок опорных поверхностей соседних металлических колонн
3.6 определение смещений осей металлических колонн и опор относительно разбивочных осей в опорном сечении
3.7 определение отклонений осей металлических колонн от вертикали в верхнем сечении или рисок геометрических осей колонн в верхнем сечении с рисками разбивочных осей
3.8 определение стрелы прогиба (кривизна) металлических колонн, опор и связей по колоннам
3.9 определение отметок опорных узлов металлических конструкций
Горизонтальные несущие конструкции | Монолитные железобетонные плиты, балки перекрытий и покрытия |  | Имеются дефекты в виде: трещин, недоуплотненных участков бетона, характерное изменение цвета бетона, промороженные участки бетонной смеси, поры, раковины, каверны, сколы бетона | 1.1 определение класса бетона по прочности на сжатие
1.2 определение марки бетона по водонепроницаемости
1.5 определение параметров (качества) поверхности железобетонных конструкций
|  |  | Имеются дефекты в виде: следов воздействия высоких температур | 1.1 определение класса бетона по прочности на сжатие
1.3 определение толщины защитного слоя бетона
1.4 определение параметров армирования в ж/б конструкциях
1.5 определение параметров (качества) поверхности железобетонных конструкций
1.7 определение высотных отклонений от выверяемой (проектной) горизонтальной плоскости
1.8 определение прямолинейности поверхности на длине 1-3 м и местных неровностей поверхности бетона
1.9 определение размеров поперечного сечения элементов
|  |  | Имеются дефекты в виде: продольных и поперечных трещин, ярко выраженная арматурная сетка, следы коррозионного налета на поверхности бетона, оголение и коррозия армирования | 1.3 определение толщины защитного слоя бетона
1.4 определение параметров армирования в ж/б конструкциях
1.5 определение параметров (качества) поверхности железобетонных конструкций
1.9 определение размеров поперечного сечения элементов
|  |  | Имеются дефекты в виде: местных неровностей, деформаций, отклонений от вертикали | 1.1 определение класса бетона по прочности на сжатие
1.5 определение параметров (качества) поверхности железобетонных конструкций
1.7 определение высотных отклонений от выверяемой (проектной) горизонтальной плоскости
1.8 определение прямолинейности поверхности на длине 1-3 м и местных неровностей поверхности бетона
1.9 определение размеров поперечного сечения элементов
| Сборные железобетонные плиты, балки перекрытий и покрытия |  | Имеются дефекты в виде: трещин, сколов, выгибов, шелушения бетона | 9.1 определение параметров армирования изделий
9.2 определение класса бетона по прочности на сжатие
|  |  | Имеются дефекты в виде: следов воздействия высоких температур | 1.5 определение параметров (качества) поверхности железобетонных конструкций
1.7 определение высотных отклонений от выверяемой (проектной) горизонтальной плоскости
1.8 определение прямолинейности поверхности на длине 1-3 м и местных неровностей поверхности бетона
1.9 определение размеров поперечного сечения элементов
2.5 определение отклонений от симметричности (половина разности глубины опирания концов сборных ж/б элементов) при установке ригелей, балок, подкрановых балок, подстропильных ферм, стропильных ферм (балок) плит покрытий и перекрытий в направлении перекрываемого пролета
2.6 определение глубины опирания горизонтальных сборных ж/б элементов на несущие конструкции
2.7 определение отметок лицевых поверхностей двух смежных непреднапряжённых панелей (плит) перекрытий в шве
2.10 определение марки раствора межпанельных швов по образцам, отобранным из конструкции
2.11 определение толщины слоя раствора и пустотности межпанельных швов (щелей между растворной постелью и панелью)
9.1 определение параметров армирования изделий
9.2 определение класса бетона по прочности на сжатие
|  |  | Имеются дефекты в виде: продольных и поперечных трещин, ярко выраженная арматурная сетка, следы коррозионного налета на поверхности бетона | 1.3 определение толщины защитного слоя бетона
1.5 определение параметров (качества) поверхности железобетонных конструкций
9.1 определение параметров армирования изделий
2.5 определение отклонений от симметричности (половина разности глубины опирания концов сборных ж/б элементов) при установке ригелей, балок, подкрановых балок, подстропильных ферм, стропильных ферм (балок) плит покрытий и перекрытий в направлении перекрываемого пролета
2.6 определение глубины опирания горизонтальных сборных ж/б элементов на несущие конструкции
2.7 определение отметок лицевых поверхностей двух смежных непреднапряжённых панелей (плит) перекрытий в шве
|  |  | Имеются дефекты в виде: следы деформаций плит и балок перекрытий | 9.2 определение класса бетона по прочности на сжатие
1.5 определение параметров (качества) поверхности железобетонных конструкций
1.8 определение прямолинейности поверхности на длине 1-3м и местных неровностей поверхности бетона
1.9 определение размеров поперечного сечения элементов
2.7 определение отметок лицевых поверхностей двух смежных непреднапряжённых панелей (плит) перекрытий в шве
| Стальные горизонтальные несущие конструкции |  | Имеются дефекты в виде: коррозии стальных конструкций, незавершённые монтажом болтовые соединения, деформации болтовых соединений | 3.2 определение параметров монтажных соединений на болтах без контролируемого натяжения
3.3 определение параметров монтажных соединений на высокопрочных болтах с контролируемым натяжением
|  |  | Наличие неотбитого шлака, неравномерная чешуйчатость сварного шва, кратеры, в сварных швах | 3.1 определение параметров сварных соединений конструкций
|  |  | Имеются дефекты в виде: прогибов, деформаций горизонтальных несущих конструкций | 3.9 определение отметок опорных узлов металлических конструкций
3.10 определение смещения металлических ферм, балок ригелей с осей на оголовках колонн из плоскости рамы
3.11 определение стрелы прогиба (кривизны) между точками закрепления сжатых участков пояса фермы и балки ригеля
3.12 определение расстояния между осями ферм, балок, ригелей, по верхним поясам между точками закрепления
3.13 определение совмещения осей нижнего и верхнего поясов металлических ферм относительно друг друга (в плане)
3.14 определение отклонения симметричности установки металлических ферм, балок, ригелей, панелей перекрытия и покрытия (при длине площадки опирания 50 мм и более)
3.15 определение расстояния между прогонами
| Деревянные горизонтальные несущие конструкции |  | Имеются дефекты в виде: деформаций и кренов деревянных стропил, балок | 5.1 определение прогибов деревянных конструкций
5.2 определение геометрических параметров деревянных конструкций
Изоляционные и отделочные покрытия | Облицовочные покрытия конструкций (фасады, внутренняя отделка помещений) |  | Имеются дефекты в виде: трещины, сколы | 8.2 определение параметров плитки керамической
|  |  | Имеются дефекты в виде: нарушение структуры утеплителя, замачивание | 8.6 определения теплопроводности и термического сопротивления строительных и теплоизоляционных материалов
|  |  | Имеются дефекты в виде: деформации фасадных систем | 10.1 определение параметров фасадных конструкций
|  |  | Имеются дефекты в виде: деформации фасадных систем, частичное отсутствие креплений | 10.2 определение усилия вырыва анкеров
|  |  | Имеются дефекты в виде: нарушение разуклонки, отклонение от ровности полов | 13.1 определение уклонов полов в помещениях со средней и большой интенсивностью воздействия на пол жидкостей
|  |  | Имеются дефекты в виде: трещины, сколы бетонных полов, цементно-песчаной стяжки | 13.2 определение толщины и прочности раствора стяжки пола, материала сплошных покрытий и плит покрытия пола, в том числе производственных помещений
|  |  | Имеются дефекты в виде: нарушение структуры облицовочных покрытий | 13.3 определение параметров облицовочной поверхности
|  |  | Имеются дефекты в виде: нарушение разуклонки, отклонение от ровности полов, просадки, | 13.4 определение параметров готовых покрытий пола
|  |  | Имеются дефекты в виде: трещины, сколы, отклонения от вертикали | 13.5 определение параметров, выполненных штукатурных работ
|  |  | Имеются дефекты в виде: нарушение структуры утеплителя, замачивание. Нарушение целостности наружных ограждающих конструкций. Смонтированные конструкции не отвечают требованиям энергоэффективности | 16.1 оценка показателей энергоэффективности объектов капитального строительства по результатам комплексного инструментального обследования теплозащитной оболочки зданий на базе тепловизионного метода требованиям технических регламентов и проектной документации и определение кратности воздухообмена помещений (здания, части здания)
| Рулонные гидроизоляционные материалы |  | Имеются участки отслоения, вздутия рулонной гидроизоляции | 8.5 определение параметров (качества) рулонных изоляционных материалов, качества укладки рулонных и нанесения обмазочных изоляционных материалов (в том числе сцепление с основанием)
Благоустройство | Устройство оснований и покрытий дорожных одежд |  | Имеются дефекты в виде: просадки асфальтобетонного покрытия | 6.1 определение ровности покрытия (основания) дорожных одежд требованиям
|  |  | Имеются дефекты в виде: скопления влаги, отсутствия уклона | 6.2 определение поперечных уклонов асфальтобетонных и цементобетонных оснований и покрытий
|  |  | Ширина проезжей части не соответствует требованиям проектной документации | 6.3 определение значений ширины конструктивного слоя дорожной одежды
|  |  | Конструктивные слои не соответствуют требованиям проектной документации | 6.4 определение значений толщин, количества и состава слоев дорожной одежды
|  |  | Фактические значения коэффициентов уплотнения и водонасыщения асфальтобетона не соответствуют требованиям проектной документации | 6.5 определение фактических значений коэффициентов уплотнения и водонасыщения асфальтобетона, применяемого в конструктивных слоях дорожной одежды
Объекты капитального строительства | Геометрические параметры зданий, сооружений и земельных участков |  | Не подтверждено расположение здания /сооружения на границе участка | 15.1 определение положения здания
|  |  | Не подтверждена площадь земельного участка | 15.2 определение размеров земельных участков, в том числе их площадь
|  |  | Не подтверждено количество этажей здания/сооружения | 15.3 определение количества этажей и/или высоты зданий, строений, сооружений
|  |  | Не подтверждены параметры, указанные в ПЗЗ или РС | 15.4 определение площади здания и др. параметров, указанных в ПЗЗ или РС
Отдельные виды работ | Отдельные виды измерений строительных конструкций |  | Необходимость получения фактических данных для сопоставления с требованиями проектной документации | 1.1 определение класса бетона по прочности на сжатие
1.2 определение марки бетона по водонепроницаемости
1.3 определение толщины защитного слоя бетона
1.4 определение параметров армирования в ж/б конструкциях
1.5 определение параметров (качества) поверхности железобетонных конструкций
1.6 определение отклонения линий пересечения плоскостей от вертикали или проектного наклона на всю высоту конструкции
1.7 определение высотных отклонений от выверяемой (проектной) горизонтальной плоскости
1.8 определение прямолинейности поверхности на длине 1-3м и местных неровностей поверхности бетона
1.9 определение размеров поперечного сечения элементов
1.10 определение длин или пролетов элементов конструкций, размеров в свету
1.11 определение размеров оконных, дверных и других проемов
1.12 определение отметок поверхностей и закладных изделий, служащих опорами для стальных или сборных железобетонных колонн и других сборных элементов
1.13 определение расположения анкерных болтов в плане и по высоте
1.14 определение соосности вертикальных конструкций
1.15 определение химического состава арматурной стали
2.1 определение отклонений от совмещения установочных ориентиров фундаментных блоков и стаканов фундаментов с рисками разбивочных осей
2.2 определение отклонения от совмещения ориентиров (рисок геометрических осей, граней) в нижнем сечении установленных элементов с установочными ориентирами (рисками геометрических осей или гранями нижележащих элементов, рисками разбивочных осей)
2.3 определение вертикальности сборных железобетонных и бетонных конструкций
2.4 определение отклонений отметок верха сборных ж/б колонн или опорных площадок (кронштейнов, консолей), отметок верха колонн каждого яруса, а также верха стеновых панелей многоэтажного здания в пределах выверяемого участка
2.5 определение отклонений от симметричности (половина разности глубины опирания концов сборных ж/б элементов) при установке ригелей, балок, подкрановых балок, подстропильных ферм, стропильных ферм (балок) плит покрытий и перекрытий в направлении перекрываемого пролета
2.6 определение глубины опирания горизонтальных сборных ж/б элементов на несущие конструкции
2.7 определение отметок лицевых поверхностей двух смежных непреднапряжённых панелей (плит) перекрытий в шве
2.8 определение высоты порога дверного проема объемного элемента шахты лифта относительно посадочной площадки
2.9 определение перпендикулярности внутренней поверхности стен ствола шахты лифта относительно горизонтальной плоскости (пола приямка)
2.10 определение марки раствора межпанельных швов по образцам, отобранным из конструкции
2.11 определение толщины слоя раствора и пустотности межпанельных швов (щелей между растворной постелью и панелью)
3.1 определение параметров сварных соединений конструкций
3.2 определение параметров монтажных соединений на болтах без контролируемого натяжения
3.3 определение параметров монтажных соединений на высокопрочных болтах с контролируемым натяжением
3.4 определение отклонений отметок опорных поверхностей металлических колонн и опор
3.5 определение разности отметок опорных поверхностей соседних металлических колонн
3.6 определение смещений осей металлических колонн и опор относительно разбивочных осей в опорном сечении
3.7 определение отклонений осей металлических колонн от вертикали в верхнем сечении или рисок геометрических осей колонн в верхнем сечении с рисками разбивочных осей
3.8 определение стрелы прогиба (кривизна) металлических колонн, опор и связей по колоннам
3.9 определение отметок опорных узлов металлических конструкций
3.10 определение смещения металлических ферм, балок ригелей с осей на оголовках колонн из плоскости рамы
3.11 определение стрелы прогиба (кривизны) между точками закрепления сжатых участков пояса фермы и балки ригеля
3.12 определение расстояния между осями ферм, балок, ригелей, по верхним поясам между точками закрепления
3.13 определение совмещения осей нижнего и верхнего поясов металлических ферм относительно друг друга (в плане)
3.14 определение отклонения симметричности установки металлических ферм, балок, ригелей, панелей перекрытия и покрытия (при длине площадки опирания 50 мм и более)
3.15 определение расстояния между прогонами
4.1 определение марки раствора каменной кладки
4.2 определение параметров (качества) каменной кладки
4.3 определение толщины конструкций
4.4 определение отметок опорных поверхностей под установку горизонтальных конструкций (элементов) в кирпичной кладке
4.5 определение ширины простенков
4.6 определение ширины проемов
4.7 определение осей каменных конструкций разбивочным осям
4.8 определение вертикальности поверхностей и углов кладки
5.1 определение прогибов деревянных конструкций
5.2 определение геометрических параметров деревянных конструкций
6.1 определение ровности покрытия (основания) дорожных одежд требованиям
6.2 определение поперечных уклонов асфальтобетонных и цементобетонных оснований и покрытий
6.3 определение значений ширины конструктивного слоя дорожной одежды
6.4 определение значений толщин, количества и состава слоев дорожной одежды
6.5 определение фактических значений коэффициентов уплотнения и водонасыщения асфальтобетона, применяемого в конструктивных слоях дорожной одежды
7.1 определение коэффициента фильтрации песчаного грунта, применяемого в конструкции
7.2 определение коэффициента уплотнения и плотности грунта в конструкции
7.3 определение гранулометрического (зернового) состава песчаного грунта, применяемого в конструкции
7.4 определение отметок дна котлована (траншеи)
7.5 определение крутизны откоса котлована (траншеи)
7.6 определение физических характеристик грунта
81. определение параметров камней бетонных стеновых, блоков стеновых (ячеистый бетон)
8.2 определение параметров плитки керамической
8.3 определение марки кирпича и камней керамических
8.4 определение физико-механических характеристик щебня, смесей песчано-гравийных и щебеночно-гравийно-песчаных, применяемых в конструкции
8.5 определение параметров (качества) рулонных изоляционных материалов, качества укладки рулонных и нанесения обмазочных изоляционных материалов (в том числе сцепление с основанием)
8.6 определения теплопроводности и термического сопротивления строительных и теплоизоляционных материалов
9.1 определение параметров армирования изделий
9.2 определение класса бетона по прочности на сжатие
10.1 определение параметров фасадных конструкций
10.2 определение усилия вырыва анкеров
11.1 определение положения элементов благоустройства по генплану (вертикальная планировка, проезды, тротуары, площадки)
11.2 определение планового положения строящегося здания
11.3 определение отклонения оси линейного сооружения от проектного положения
12.1 определение уровней шума от инженерного оборудования в зданиях жилого, общественного, производственного и служебного назначения
12.2 определение уровней вибраций от инженерного оборудования в зданиях жилого, общественного, производственного и служебного назначения
12.3 оценка соответствия уровней шума на селитебной территории от источников шума на строительной площадке требованиям технических регламентов и проектной документации
12.4 оценка соответствия уровней вибрации ограждающих конструкций зданий и сооружений от источников вибрации на строительной площадке требованиям технических регламентов и проектной документации
13.1 определение уклонов полов в помещениях со средней и большой интенсивностью воздействия на пол жидкостей
13.2 определение толщины и прочности раствора стяжки пола, материала сплошных покрытий и плит покрытия пола, в том числе производственных помещений
13.3 определение параметров облицовочной поверхности
13.4 определение параметров готовых покрытий пола
13.5 определение параметров, выполненных штукатурных работ
14.1 оценка технических отчетов и заключений по строящимся и завершенным строительным объектам
15.1 определение положения здания
15.2 определение размеров земельных участков, в том числе их площадь
15.3 определение количества этажей и/или высоты зданий, строений, сооружений
15.4 определение площади здания и др. параметров, указанных в ПЗЗ или РС
16.1 оценка показателей энергоэффективности объектов капитального строительства по результатам комплексного инструментального обследования теплозащитной оболочки зданий на базе тепловизионного метода требованиям технических регламентов и проектной документации и определение кратности воздухообмена помещений (здания, части здания)